## Introducción
Esta planilla de cálculo fue generada a partir de modificaciones de la planila original
realizada por el geólogo Jordi Gonzalez Boada
j.boada@wanadoo.es
http://www.jordigonzalezboada.com
MSc H. Daniel Origlia
Area de Geotecnia
Departamento de Geología
Universidad Nacional de Rio Cuarto
Córdoba - Argentina
doriglia@exa.unrc.edu.ar

## Ingreso de datos
INGRESO DE DATOS
SOLO INGRESAR DATOS EN LAS CELDAS AMARILLAS
LUGAR: | Esquina SO lote UNRC - altura calle 24
MUESTRA | 1 |  | PROFUND. |  | 0.7 - 1.0 |  | m
TIPO DE TAMIZADO: |  | h | (ingresar "h" si es en húmedo (por lavado) o "s" si es via seca)
TAMIZADO EN SECO (S) |  |  |  | TAMIZADO EN HUMEDO (H)
PESO MUESTRA |  |  |  | PESO MUESTRA |  |  |  |  | HUMEDAD DE MUESTRA
Ppf |  |  | g | Ppf |  | 110.1 |  | g | Ppf |  | 67 |  | g
P(pf+MS) |  |  | g | P(pf+MH) |  | 182 |  | g | P(pf+MH) |  | 109.9 |  | g
PMS | 0 |  | g | PMH |  | 71.9 |  | g | P(pf+MS) |  | 103.1 |  | g
|  |  |  | PMS |  | 60.50326 |  | g | PW |  | 6.8 |  | g
[9 empty] | PMS |  | 36.1 |  | g
PESO TOTAL: | 60.50326 |  | g | [5 empty] | H |  | 18.83657 |  | g
INGRESO DE TAMICES: leer comentario
Tamiz Nro. | [5 empty] | 4 | 10 | 40 | 100 | 200 | FONDO
Abertura mm | [5 empty] | 4.75 | 2 | 0.425 | 0.15 | 0.075
PPF | [6 empty] | 79.2 | 77.8 | 41.8 | 101.1 | 10
PPF+SS | [6 empty] | 79.2 | 78 | 43.1 | 111.8 | 16
Peso Ret. | [5 empty] | 0 | 0 | 0.2 | 1.3 | 10.7 | 6 | 18.2
% Retenido | [5 empty] | 0 | 0 | 0.3305607 | 2.148644 | 17.685 | 9.91682
% Ret. acum. | [5 empty] | 0 | 0 | 0.3305607 | 2.479205 | 20.1642 | 30.08102
% Pasante | [5 empty] | 100 | 100 | 99.66944 | 97.52079 | 79.8358 | 69.91898
CALCULOS DE D60, D30 Y D10
%pas > 60 | V | V | V | V | V | V | V | V | V | V
%pas > 30 | V | V | V | V | V | V | V | V | V | V
%pas > 10 | V | V | V | V | V | V | V | V | V | V | Si 1 | Si 2 | FINAL
D 60 |  | #VALUE! | #VALUE! | #VALUE! | #VALUE! | #VALUE! | #DIV/0! | 8.073667e-82 | 1.895937e-09 | 0.03446837 | F | 0.075 | 0.075
D 30 |  | #VALUE! | #VALUE! | #VALUE! | #VALUE! | #VALUE! | #DIV/0! | 7.271123e-143 | 9.177237e-16 | 0.01063574 | F | 0.075 | 0.075
D 10 |  | #VALUE! | #VALUE! | #VALUE! | #VALUE! | #VALUE! | #DIV/0! | 1.460905e-183 | 5.657666e-20 | 0.004856598 | F | 0.075 | 0.075
LIMITES DE CONSISTENCIA
LIMITE LÍQUIDO | [7 empty] | LÍMITE PLÁSTICO
| 1 | 2 | 3 | 4 | 5 | 7 |  |  |  | 1 | 2 | 3 | 4 | 5 | 6
Ppf | 33.9 | 48.5 | 48.2 |  |  |  |  | Ppf |  | 27.9 | 27.7
P(pf + SH) | 55.6 | 74.6 | 76.4 |  |  |  |  | P(pf + SH) |  | 30.8 | 31.5
P(pf + SS) | 48.2 | 65.9 | 67 |  |  |  |  | P(pf + SS) |  | 30.1 | 30.5
NG | 8 | 18 | 10 |  |  |  |  | LP |  | 31.81818 | 35.71429 | #DIV/0! | #DIV/0! | #DIV/0! | #DIV/0!
% humedad | 51.74825 | 50 | 50 | #DIV/0! | #DIV/0! | #DIV/0! |  | Det. hecha |  | V | V | F | F | F | F
LL | 45.08363 | 48.05153 | 44.7527 | #DIV/0! | #DIV/0! | #DIV/0! |  | LP prom |  | 33.76623
Det. hecha | V | V | V | F | F | F
LL prom | 45.96262
Note on G17: Daniel: Los tamices con la denominación en pulgadas deben ingresarse con la comilla simple adelante. Ej ´3/4 o ´2 . En los demás sólo incluir la denominación numérica. SIEMPRE ingresar como tamiz superior uno que no tenga peso retenido (100% pasante)

## Salida
Granulometría y clasificación de una muestra de suelo según S.U.C.S. y AASHTO | [15 empty] | RESULTADO DE LA CLASIFICACIÓN INGENIERIL DE SUELOS
[15 empty] | DATOS DE LA MUESTRA | [9 empty] | Clasificación AAHSTO
| DATOS DE LA MUESTRA | [13 empty] | SITIO: | Esquina SO lote UNRC - altura calle 24
| SITIO: | Esquina SO lote UNRC - altura calle 24 | [12 empty] | Muestra Nro.: | 1 | Profundidad (m): | 0.7 - 1.0
| Muestra Nro.: | 1 |  | Prof.: | 0.7 - 1.0 |  | m
Sistema Unificado de Clasificación de Suelos (S.U.C.S.)
| TIPO DE TAMIZADO | LAVADO |  | Peso muestra |  | 60.50326 |  | g | [8 empty] | FALSE |  |  |  | GW
Gp
| Tamiz Nro | [5 empty] | 4 | 10 | 40 | 100 | 200 | [9 empty] | dobl
| Abertura (mm) | 0 | 0 | 0 | 0 | 0 | 4.75 | 2 | 0.425 | 0.15 | 0.075 | [9 empty] | gm | 40 | 0 | 10 | 40 | 10
| % Pasante | 0 | 0 | 0 | 0 | 0 | 100 | 100 | 99.66944 | 97.52079 | 79.8358 | [9 empty] | gm-gc | 40 | 10 | 10 | 50 | 20
| % Retenido acumulado | [5 empty] | 0 | 0 | 0.3305607 | 2.479205 | 20.1642 | [9 empty] | gc | 40 | 20 | 10 | 60 | 30
| % Retenido parcial | [5 empty] | 0 | 0 | 0.3305607 | 2.148644 | 17.685 | [9 empty] | doble | 40 | 30 | 10 | 70 | 40
[17 empty] | FALSE |  |  |  | sw | 40 | 40 | 10 | 80 | 50
| Pasa tamiz Nº 4 (4,75 mm): |  |  | 100 | % |  | Límite líquido (LL): |  |  |  | 45.96262 | % | [8 empty] | sp | 40 | 50 | 10 | 90 | 60
| Pasa tamiz Nº 10 (2.0 mm): |  |  | 100 | % |  | Límite plastico (LP): |  |  |  | 33.76623 | % | [8 empty] | doblE | 40 | 60 | 10 | 100 | 70
| Pasa tamiz Nº 40 (0,425 mm): |  |  | 99.66944 | % |  | Índice de plasticidad (IP): |  |  |  | 12.19639 | % | [8 empty] | sm | 40 | 70 | 10
| Pasa tamiz Nº 200 (0,075 mm): |  |  | 79.8358 | % | [7 empty] | L-A | [7 empty] | sm-sc |  | 80 | 10
| D60: |  |  | 0.075 | mm |  | Coficientes para el Indice de Grupo | [5 empty] | 4-7 | [7 empty] | sc |  | 90 | 10
| D30: |  |  | 0.075 | mm |  | a: | 40 |  |  |  |  | <=4 | F | [6 empty] | doble |  | 100 | 10
| D10 (diámetro efectivo): |  |  | 0.075 | mm |  | b: | 40 |  | IG: | 10 |  | L-B | F | Suelo de particulas finas |  | LIMOS | Baja compresibilidad |  | ML | ML
| Coeficiente de uniformidad (Cu): |  |  | 1 |  |  | c: | 5.96262 | [5 empty] | F | [6 empty] | MH
| Grado de curvatura (Cc): |  |  | 1 |  |  | d: | 2.196386 | [5 empty] | F | [6 empty] | CLML
CL
CH
Sistema de Clasificación de Suelos AASHTO
0
[15 empty] | Suelo arcilloso-limoso |  |  |  | Suelo arcilloso |  |  |  | Materiales limoso-arenoso
[17 empty] | A - 7 | A-7-5 |  |  |  |  | Pobre a malo como subgrado
[25 empty] | A-7-5 | suelo arcilloso
[25 empty] | A-7 | suelo arcilloso
12
[23 empty] | Valor del índice de grupo (IG): |  |  | 12
|  | LL | IP | L-B | L-A
|  | 0 | 0 | 50 | -14.6 | CL-ML |  | L-U
|  | 10 | 10 | 50 | -7.3 |  | IP |  | IP
|  | 25.47945 | 20 | 50 | 4 | 10 | 4 | 15.77778 | 7
|  | 30 | 30 | 50 | 7.3 | 25.47945 | 4 | 74.66667 | 60
|  | 40 | 40 | 50 | 14.6 | 10 | 7
|  | 50 | 50 | 50 | 21.9 | 29.58904 | 7
|  | 60 | 60 | 50 | 29.2
|  | 70 | 70 | 50 | 36.5
|  | 80 | 80 |  | 43.8
|  | 90 | 90 |  | 51.1
|  | 100 | 100 |  | 58.4
Plasticidad (arcillas) o compacidad (limos):
Baja: LL < 30
Media: 30 < LL < 50
Alta: LL > 50
Note on E19: D60: Diámetro de las partículas que cumple la condición: % pasa=60% Necesario cuando el 12% o menos del material pasa por el tamiz 200 (0.08 mm).
Note on E20: D30: Diámetro de las partículas que cumple la condición: % pasa=30% Necesario cuando el 12% o menos del material pasa por el tamiz 200 (0.08 mm).
Note on E21: D10: Diámetro de las partículas que cumple la condición: % pasa=10% Necesario cuando el 12% o menos del material pasa por el tamiz 200 (0.08 mm).
Note on AH31: Desde arriba hacia abajo el primer grupo que aparezca se considera la clasificación correcta. La figura de encima se utiliza para clasificar la fracción limoso-arcillosa. Cuanto más a la izquierda en la clasificación (en la otra hoja),es decir más arriba en este cuadro, mejor como subgrado.
Note on AH49: El valor del índice de grupo va entre parentesis después de la clasificación de grupo. Ej.: A-2-6 (3) Cuanto más bajo sea el índice de grupo mejor es la calidad del material para subgrado.

## Tamices
TAMICES
IRAM | ab mm | IRAM | 4 | 5 | 6 | 7 | 8 | 10 | 12 | 14 | 16 | 18 | 20 | 25 | 30 | 35 | 40 | 45 | 50 | 60 | 70 | 80 | 100 | 120 | 140 | 170 | 200 | 230 | 270 | 325 | 400 | ´1 | ´1 1/2 | ´1 1/4 | ´1 3/4 | ´1/2 | ´1/4 | ´1/8 | ´2 | ´2 1/2 | ´3/4 | ´3/8 | ´5/16 | ´5/8 | ´7/16 | ´7/8
4 | 4.75 | ab mm | 4.75 | 4 | 3.35 | 2.8 | 2.36 | 2 | 1.7 | 1.4 | 1.18 | 1 | 0.85 | 0.71 | 0.6 | 0.5 | 0.425 | 0.355 | 0.3 | 0.25 | 0.212 | 0.18 | 0.15 | 0.125 | 0.106 | 0.09 | 0.075 | 0.063 | 0.053 | 0.045 | 0.038 | 25 | 37.5 | 31.5 | 45 | 12.5 | 6.3 | 3.17 | 50 | 63 | 19 | 9.5 | 8 | 16 | 11.2 | 22.4
5 | 4
6 | 3.35
7 | 2.8
8 | 2.36
10 | 2
12 | 1.7
14 | 1.4
16 | 1.18
18 | 1
20 | 0.85
25 | 0.71
30 | 0.6
35 | 0.5
40 | 0.425
45 | 0.355
50 | 0.3
60 | 0.25
70 | 0.212
80 | 0.18
100 | 0.15
120 | 0.125
140 | 0.106
170 | 0.09
200 | 0.075
230 | 0.063
270 | 0.053
325 | 0.045
400 | 0.038
´1 | 25
´1 1/2 | 37.5
´1 1/4 | 31.5
´1 3/4 | 45
´1/2 | 12.5
´1/4 | 6.3
´1/8 | 3.17
´2 | 50
´2 1/2 | 63
´3/4 | 19
´3/8 | 9.5
´5/16 | 8
´5/8 | 16
´7/16 | 11.2
´7/8 | 22.4

## clasif
| SISTEMA DE CLASIFICACIÓN DE SUELOS UNIFICADO "U.S.C.S." | [8 empty] | SISTEMA DE CLASIFICACIÓN DE SUELOS AASHTO
| DIVISIONES |  | Símbolos del | NOMBRES TÍPICOS | IDENTIFICACIÓN DE LABORATORIO |  |  | Clasificación | Materiales granulares | [6 empty] | Materiales limoso arcilloso
| PRINCIPALES |  | grupo |  |  |  |  | general | (35% o menos pasa por el tamiz Nº 200 | [6 empty] | (más del 35% pasa el tamiz Nº 200)
SUELOS DE GRANO GRUESO | GRAVAS | Gravas límpias | GW | Gravas, bien graduadas, mezclas grava-arena, pocos finos o sin finos. | Determinar porcentaje de grava y arena en la curva granulométrica. Según el porcentaje de finos (fracción inferior al tamiz número 200). Los suelos de grano grueso se clasifican como sigue: | Cu=D60/D10>4 Cc=(D30)2/D10xD60 entre 1 y 3 |  |  | A-1 | [9 empty] | A-7
| Más de la mitad de la fracción gruesa es retenida por el tamiz número 4 (4,76 mm) | [6 empty] | Grupo: | A-1-a | A-1-b | A-3 | A-2-4 | A-2-5 | A-2-6 | A-2-7 | A-4 | A-5 | A-6 | A-7-5
|  | (sin o con pocos finos) | [16 empty] | A-7-6
|  |  | GP | Gravas mal graduadas, mezclas grava-arena, pocos finos o sin finos. |  | No cumplen con las especificaciones de granulometría para GW. |  | Porcentaje que pasa:
[8 empty] | Nº 10 (2mm) | 50 máx | - | - | - |  |  |  | -
[8 empty] | Nº 40 (0,425mm) | 30 máx | 50 máx | 51 mín | - |  |  |  | -
|  | Gravas con finos | GM | Gravas limosas, mezclas grava-arena-limo. |  | Límites de Atterberg debajo de la línea A o IP<4. | Encima de línea A con IP entre 4 y 7 son casos límite que requieren doble símbolo. | Nº 200 (0,075mm) | 15 máx | 25 máx | 10 máx | 35 máx |  |  |  | 36 min
Características de la
Más de la mitad del material retenido en el tamiz número 200 |  | (apreciable cantidad de finos) | [5 empty] | fracción que pasa por
|  |  | GC | Gravas arcillosas, mezclas grava-arena-arcilla. |  | Límites de Atterberg sobre la línea A con IP>7. |  | el tamiz Nº 40
[8 empty] | Límite líquido | - |  | - | 40 máx | 41 mín | 40 máx | 41 mín | 40 máx | 41 mín | 40 máx | 41 mín (2)
[8 empty] | Indice de plasticidad | 6 máx |  | NP (1) | 10 máx | 10 máx | 11 mín | 11 mín | 10 máx | 10 máx | 11 mín | 11 mín
| ARENAS | Arenas límpias | SW | Arenas bien graduadas, arenas con grava, pocos finos o sin finos. | <5%->GW,GP,SW,SP. | Cu=D60/D10>6 Cc=(D30)2/D10xD60 entre 1 y 3 |  | Constituyentes | Fracmentos de |  | Arena fina | Grava y arena arcillosa o limosa |  |  |  | Suelos limosos |  | Suelos arcillosos
| Más de la mitad de la fracción gruesa pasa por el tamiz número 4 (4,76 mm) | [6 empty] | principales | roca, grava y arena
|  | (pocos o sin finos) |  |  | >12%->GM,GC,SM,SC. |  |  | Características | Excelente a bueno | [6 empty] | Pobre a malo
|  |  | SP | Arenas mal graduadas, arenas con grava, pocos finos o sin finos. |  | Cuando no se cumplen simultáneamente las condiciones para SW. |  | como subgrado
[5 empty] | 5 al 12%->casos límite que requieren usar doble símbolo. |  |  | (1): | No plástico
[8 empty] | (2): | El índice de plasticidad del subgrupo A-7-5 es igual o menor al LL menos 30
|  | Arenas con finos | SM | Arenas limosas, mezclas de arena y limo. |  | Límites de Atterberg debajo de la línea A o IP<4. | Los límites situados en la zona rayada con IP entre 4 y 7 son casos intermedios que precisan de símbolo doble. |  | El índice de plasticidad del subgrupo A-7-6 es mayor que LL menos 30
(apreciable cantidad de finos)
|  |  | SC | Arenas arcillosas, mezclas arena-arcilla. |  | Límites de Atterberg sobre la línea A con IP>7.
SUELOS DE GRANO FINO | Limos y arcillas: |  | ML | Limos inorgánicos y arenas muy finas, limos límpios, arenas finas, limosas o arcillosa, o limos arcillosos con ligera plásticidad.
Límite líquido menor de 50
|  |  | CL | Arcillas inorgánicas de plasticidad baja a media, arcillas con grava, arcillas arenosas, arcillas limosas.
|  |  | OL | Limos orgánicos y arcillas orgánicas limosas de baja plasticidad.
| Limos y arcillas: |  | MH | Limos inorgánicos, suelos arenosos finos o limosos con mica o diatomeas, limos elásticos.
Límite líquido mayor de 50
Más de la mitad del material pasa por el tamiz número 200
|  |  | CH | Arcillas inorgánicas de plasticidad alta.
|  |  | OH | Arcillas orgánicas de plasticidad media a elevada; limos orgánicos.
Suelos muy orgánicos |  |  | PT | Turba y otros suelos de alto contenido orgánico.
Note on M23: ó Lp > 30 Si alguien sabe cual es la condición correcta le agradeceré que me lo diga.
Note on M24: ó Lp < 30 Si alguien sabe cual es la condición correcta le agradeceré que me lo diga.